## Общий протокол 18 конкурс сварщ
Анализ результатов 18 конкурс сварщиков
Номинация | Количество участников конкурса | Количество выявленных дефектов при визуально-измерительном контроле | [11 empty] | RT | Радиографический контроль |  |  | МИ | Механическиe испытания (для арматуры)
|  | непровары и несплавления | смещение кромок | подрез | утяжина | превышение проплава | превышение значения ширины шва | превышение значения выпуклости шва | превышение значения чешуйчатости шва | неплавный переход от шва к основному металлу | поры, шлаки | геометрия шва | другие замечания | количество участников, образцы которых отправили на RT (трубы и пластины) | поры, шлаки | непровар в корне шва, между валиками, по боковой стороне | вогнутость корня шва | количество участников, образцы которых отправили на МИ (арматура) | разрушение по сварному шву с разрушающей нагрузкой меньше предела прочности арматуры | разрушение по сварному шву с разрушающей нагрузкой равной пределу прочности арматуры | разрушение в зоне термического влияния с разрушающей нагрузкой меньшей предела прочности арматуры | разрушение в зоне термического влияния с разрушающей нагрузкой равной пределу прочности арматуры | разрушение по основному металлу с разрушающей нагрузкой равной или выше пределу прочности арматуры | количество недопустимых дефектов | количество недопустимых дефектов на сварной шов | количество недопустимых дефектов на 100мм сварного шва
А (135) | 7 | 5 | 7 | 5 | 3 | 3 | 3 | 4 | 0 | 2 | 3 | 2 | 3 | 6 | 6 | 0 | 5 | X | X | X | X | X | X | 40 | 5.714286 | 3.192338
А (135) ЛМС | 7 | 4 | 6 | 3 | 2 | 2 | 4 | 3 | 2 | 5 | 6 | 3 | 0 | 4 | 4 | 0 | 4 | X | X | X | X | X | X | 40 | 5.714286 | 3.192338
Б (141) | 7 | 2 | 0 | 2 | 1 | 1 | 5 | 3 | 1 | 3 | 4 | 0 | 3 | 3 | 1 | 2 | 1 | X | X | X | X | X | X | 25 | 3.571429 | 1.995211
Б (141) ЛМС | 7 | 0 | 0 | 4 | 2 | 1 | 6 | 4 | 1 | 1 | 0 | 6 | 4 | 5 | 4 | 3 | 3 | X | X | X | X | X | X | 29 | 4.142857 | 2.314445
В-1 (111) | 7 | 0 | 0 | 3 | 1 | 1 | 4 | 1 | 1 | 0 | 2 | 3 | 5 | 7 | 7 | 0 | 1 | X | X | X | X | X | X | 21 | 3 | 1.675978
В-1 (111) ЛМС | 7 | 5 | 0 | 6 | 1 | 1 | 5 | 3 | 0 | 1 | 5 | 3 | 4 | 2 | 2 | 0 | 0 | X | X | X | X | X | X | 34 | 4.857143 | 2.713488
В-2 (111) | 7 | 0 | 0 | 5 | 0 | 0 | 4 | 0 | 0 | 3 | 4 | 1 | 3 | X | X | X | X | 4 | 0 | 0 | 0 | 1 | 3 | 20 | 2.857143 | 1.596169
В-2 (111) ЛМС | 7 | 0 | 0 | 6 | 0 | 0 | 3 | 0 | 0 | 2 | 5 | 3 | 4 | X | X | X | X | 6 | 0 | 1 | 0 | 1 | 4 | 23 | 3.285714 | 1.835595
Итого | 56 | 16 | 13 | 34 | 10 | 9 | 34 | 18 | 5 | 17 | 29 | 21 | 26 | 27 | 24 | 5 | 14 | 10 | 0 | 1 | 0 | 2 | 7

## А (135)
Результаты 18 конкурс сварщиков
НОМИНАЦИЯ А (135) - MIG/MAG (135) (Пластина)
Номер регистрации | Количество штрафных баллов по визуальному контролю | Количество выявленных дефектов при визуально-измерительном контроле | Количество выявленных дефектов при визуально-измерительном контроле | Количество выявленных дефектов при визуально-измерительном контроле | Количество выявленных дефектов при визуально-измерительном контроле | Количество выявленных дефектов при визуально-измерительном контроле | Количество выявленных дефектов при визуально-измерительном контроле | Количество выявленных дефектов при визуально-измерительном контроле | Количество выявленных дефектов при визуально-измерительном контроле | Количество выявленных дефектов при визуально-измерительном контроле | Количество выявленных дефектов при визуально-измерительном контроле | Количество выявленных дефектов при визуально-измерительном контроле | Количество выявленных дефектов при визуально-измерительном контроле | количество штрафных баллов по радиографическому контролю | Радиографический контроль | Радиографический контроль | Радиографический контроль
Номер регистрации | Количество штрафных баллов по визуальному контролю | непровары и несплавления | смещение кромок | подрез | утяжина | превышение проплава | превышение значения ширины шва | превышение значения выпуклости шва | превышение значения чешуйчатости шва | неплавный переход от шва к основному металлу | поры, шлаки | геометрия шва | другие замечания | количество штрафных баллов по радиографическому контролю | поры, шлаки | непровар в корне шва, между валиками, по боковой стороне | вогнутость корня шва
115 | 11 |  | 1 | 1 |  | 1 | [7 empty] | 20 | 1 | 1
116 | 22 | 1 | 1 |  |  | 1 |  | 1 |  |  | 1 |  | 1 | 11 | 1 | 1
119 | 17 |  | 1 | 1 | 1 |  | 1 |  |  |  | 1 |  |  | 8 | 1 | 1
131 | 21 | 1 | 1 | 1 |  |  | 1 | 1 | [5 empty] | 30 | 1 | 1
133 | 22 | 1 | 1 |  | 1 | 1 |  | 1 |  |  |  |  | 1 | 20 | 1 | 1
136 | 50 | 1 | 1 | 1 |  |  |  | 1 |  | 1 |  | 1 | 1 | 30 | не проводился | не проводился | не проводился
138 | 50 | 1 | 1 | 1 | 1 |  | 1 |  |  | 1 | 1 | 1 |  | 3 | 1

## А (135) ЛМС
Результаты 18 конкурс сварщиков
НОМИНАЦИЯ А (135) ЛМС - MIG/MAG (135) (Пластина)
Номер регистрации | Количество штрафных баллов по визуальному контролю | Количество выявленных дефектов при визуально-измерительном контроле | Количество выявленных дефектов при визуально-измерительном контроле | Количество выявленных дефектов при визуально-измерительном контроле | Количество выявленных дефектов при визуально-измерительном контроле | Количество выявленных дефектов при визуально-измерительном контроле | Количество выявленных дефектов при визуально-измерительном контроле | Количество выявленных дефектов при визуально-измерительном контроле | Количество выявленных дефектов при визуально-измерительном контроле | Количество выявленных дефектов при визуально-измерительном контроле | Количество выявленных дефектов при визуально-измерительном контроле | Количество выявленных дефектов при визуально-измерительном контроле | Количество выявленных дефектов при визуально-измерительном контроле | количество штрафных баллов по радиографическому контролю | Радиографический контроль | Радиографический контроль | Радиографический контроль
Номер регистрации | Количество штрафных баллов по визуальному контролю | непровары и несплавления | смещение кромок | подрез | утяжина | превышение проплава | превышение значения ширины шва | превышение значения выпуклости шва | превышение значения чешуйчатости шва | неплавный переход от шва к основному металлу | поры, шлаки | геометрия шва | другие замечания | количество штрафных баллов по радиографическому контролю | поры, шлаки | непровар в корне шва, между валиками, по боковой стороне | вогнутость корня шва
502 | 50 | 1 | 1 | 1 | 1 |  | 1 | 1 | 1 | 1 |  |  |  | 30 | не проводился | не проводился | не проводился
507 | 46 | 1 | 1 |  |  |  |  | 1 |  | 1 | 1 | 1 |  | 30 | не проводился | не проводился | не проводился
508 | 35 |  |  | 1 |  | 1 | 1 |  | 1 | 1 | 1 | 1 |  | 15 | 1 | 1
509 | 50 | 1 | 1 |  |  | 1 | 1 | 1 |  | 1 | 1 | 1 |  | 30 | не проводился | не проводился | не проводился
515 | 17 |  | 1 | 1 |  |  | 1 |  |  |  | 1 |  |  | 25 | 1 | 1
516 | 9 |  | 1 |  | 1 | [5 empty] | 1 |  |  | 26 | 1 | 1
517 | 21 | 1 | 1 | [6 empty] | 1 | 1 |  |  | 30 | 1 | 1

## Б (141)
Результаты 18 конкурс сварщиков
НОМИНАЦИЯ Б (141) - TIG (141) (Труба)
Номер регистрации | Количество штрафных баллов по визуальному контролю | Количество выявленных дефектов при визуально-измерительном контроле | Количество выявленных дефектов при визуально-измерительном контроле | Количество выявленных дефектов при визуально-измерительном контроле | Количество выявленных дефектов при визуально-измерительном контроле | Количество выявленных дефектов при визуально-измерительном контроле | Количество выявленных дефектов при визуально-измерительном контроле | Количество выявленных дефектов при визуально-измерительном контроле | Количество выявленных дефектов при визуально-измерительном контроле | Количество выявленных дефектов при визуально-измерительном контроле | Количество выявленных дефектов при визуально-измерительном контроле | Количество выявленных дефектов при визуально-измерительном контроле | Количество выявленных дефектов при визуально-измерительном контроле | количество штрафных баллов по радиографическому контролю | Радиографический контроль | Радиографический контроль | Радиографический контроль
Номер регистрации | Количество штрафных баллов по визуальному контролю | непровары и несплавления | смещение кромок | подрез | утяжина | превышение проплава | превышение значения ширины шва | превышение значения выпуклости шва | превышение значения чешуйчатости шва | неплавный переход от шва к основному металлу | поры, шлаки | геометрия шва | другие замечания | количество штрафных баллов по радиографическому контролю | поры, шлаки | непровар в корне шва, между валиками, по боковой стороне | вогнутость корня шва
201 | 19 |  |  |  |  | 1 |  |  | 1 | 1 | 1 |  |  | 30 | не проводился | не проводился | не проводился
203 | 27 | [5 empty] | 1 | 1 |  | 1 | 1 |  | 1 | 30 | не проводился | не проводился | не проводился
204 | 6 |  |  |  | 1 |  | 1 | [6 empty] | 30 |  |  | 1
205 | 36 | 1 |  | 1 |  |  | 1 | 1 |  | 1 |  |  |  | 30 | не проводился | не проводился | не проводился
206 | 38 | 1 |  | 1 |  |  | 1 | 1 |  |  | 1 |  | 1 | 30 | не проводился | не проводился | не проводился
207 | 9 | [5 empty] | 1 | [5 empty] | 1 | 30 |  | 1 | 1
209 | 3 | [9 empty] | 1 |  |  | 3 | 1

## Б (141) ЛМС
Результаты 18 конкурс сварщиков
НОМИНАЦИЯ Б (141) ЛМС - TIG (141) (Труба)
Номер регистрации | Количество штрафных баллов по визуальному контролю | Количество выявленных дефектов при визуально-измерительном контроле | Количество выявленных дефектов при визуально-измерительном контроле | Количество выявленных дефектов при визуально-измерительном контроле | Количество выявленных дефектов при визуально-измерительном контроле | Количество выявленных дефектов при визуально-измерительном контроле | Количество выявленных дефектов при визуально-измерительном контроле | Количество выявленных дефектов при визуально-измерительном контроле | Количество выявленных дефектов при визуально-измерительном контроле | Количество выявленных дефектов при визуально-измерительном контроле | Количество выявленных дефектов при визуально-измерительном контроле | Количество выявленных дефектов при визуально-измерительном контроле | Количество выявленных дефектов при визуально-измерительном контроле | количество штрафных баллов по радиографическому контролю | Радиографический контроль | Радиографический контроль | Радиографический контроль
Номер регистрации | Количество штрафных баллов по визуальному контролю | непровары и несплавления | смещение кромок | подрез | утяжина | превышение проплава | превышение значения ширины шва | превышение значения выпуклости шва | превышение значения чешуйчатости шва | неплавный переход от шва к основному металлу | поры, шлаки | геометрия шва | другие замечания | количество штрафных баллов по радиографическому контролю | поры, шлаки | непровар в корне шва, между валиками, по боковой стороне | вогнутость корня шва
601 | 25 | [5 empty] | 1 | 1 |  |  |  | 1 | 1 | 30 | не проводился | не проводился | не проводился
602 | 25 |  |  | 1 |  | 1 | 1 | 1 |  |  |  | 1 |  | 30 | 1 | 1 | 1
603 | 3 | [5 empty] | 1 | [6 empty] | 0
604 | 32 |  |  | 1 |  |  |  | 1 |  | 1 |  | 1 | 1 | 18 | 1 |  | 1
605 | 25 |  |  | 1 | 1 |  | 1 |  | 1 |  |  | 1 |  | 30 | 1 | 1 | 1
607 | 25 |  |  |  | 1 |  | 1 | 1 |  |  |  | 1 | 1 | 30 | 1 | 1
611 | 14 |  |  | 1 |  |  | 1 |  |  |  |  | 1 | 1 | 30 | не проводился | не проводился | не проводился

## В-1 (111)
Результаты 18 конкурс сварщиков
НОМИНАЦИЯ В-1 (111) - ММА (111) (Труба)
Номер регистрации | Количество штрафных баллов по визуальному контролю | Количество выявленных дефектов при визуально-измерительном контроле | Количество выявленных дефектов при визуально-измерительном контроле | Количество выявленных дефектов при визуально-измерительном контроле | Количество выявленных дефектов при визуально-измерительном контроле | Количество выявленных дефектов при визуально-измерительном контроле | Количество выявленных дефектов при визуально-измерительном контроле | Количество выявленных дефектов при визуально-измерительном контроле | Количество выявленных дефектов при визуально-измерительном контроле | Количество выявленных дефектов при визуально-измерительном контроле | Количество выявленных дефектов при визуально-измерительном контроле | Количество выявленных дефектов при визуально-измерительном контроле | Количество выявленных дефектов при визуально-измерительном контроле | количество штрафных баллов по радиографическому контролю | Радиографический контроль | Радиографический контроль | Радиографический контроль
Номер регистрации | Количество штрафных баллов по визуальному контролю | непровары и несплавления | смещение кромок | подрез | утяжина | превышение проплава | превышение значения ширины шва | превышение значения выпуклости шва | превышение значения чешуйчатости шва | неплавный переход от шва к основному металлу | поры, шлаки | геометрия шва | другие замечания | количество штрафных баллов по радиографическому контролю | поры, шлаки | непровар в корне шва, между валиками, по боковой стороне | вогнутость корня шва
307 | 8 | [6 empty] | 1 |  |  |  |  | 1 | 11 | 1 | 1
315 | 11 | [5 empty] | 1 |  | 1 |  |  | 1 |  | 6 | 1
319 | 9 |  |  | 1 | [6 empty] | 1 |  |  | 11 | 1
327 | 14 | [5 empty] | 1 |  |  |  |  | 1 | 1 | 8 | 1
329 | 12 |  |  |  |  | 1 | 1 | [5 empty] | 1 | 13 | 1
334 | 17 |  |  | 1 | 1 | [6 empty] | 1 | 1 | 11 | 1
342 | 21 |  |  | 1 |  |  | 1 |  |  |  | 1 |  | 1 | 19 | 1

## В-1 (111) ЛМС
Результаты 18 конкурс сварщиков
НОМИНАЦИЯ В-1 (111) ЛМС - MMA (111) (Труба)
Номер регистрации | Количество штрафных баллов по визуальному контролю | Количество выявленных дефектов при визуально-измерительном контроле | Количество выявленных дефектов при визуально-измерительном контроле | Количество выявленных дефектов при визуально-измерительном контроле | Количество выявленных дефектов при визуально-измерительном контроле | Количество выявленных дефектов при визуально-измерительном контроле | Количество выявленных дефектов при визуально-измерительном контроле | Количество выявленных дефектов при визуально-измерительном контроле | Количество выявленных дефектов при визуально-измерительном контроле | Количество выявленных дефектов при визуально-измерительном контроле | Количество выявленных дефектов при визуально-измерительном контроле | Количество выявленных дефектов при визуально-измерительном контроле | Количество выявленных дефектов при визуально-измерительном контроле | количество штрафных баллов по радиографическому контролю | Радиографический контроль | Радиографический контроль | Радиографический контроль
Номер регистрации | Количество штрафных баллов по визуальному контролю | непровары и несплавления | смещение кромок | подрез | утяжина | превышение проплава | превышение значения ширины шва | превышение значения выпуклости шва | превышение значения чешуйчатости шва | неплавный переход от шва к основному металлу | поры, шлаки | геометрия шва | другие замечания | количество штрафных баллов по радиографическому контролю | поры, шлаки | непровар в корне шва, между валиками, по боковой стороне | вогнутость корня шва
703 | 13 | 1 |  |  |  |  | 1 | 1 | [5 empty] | 28 | 1
705 | 33 | 1 |  | 1 |  |  | 1 | 1 |  |  | 1 |  | 1 | 30 | не проводился | не проводился | не проводился
706 | 11 | 1 |  | 1 |  |  | 1 | [6 empty] | 30 | не проводился | не проводился | не проводился
707 | 30 | 1 |  | 1 | [6 empty] | 1 | 1 | 1 | 30 | не проводился | не проводился | не проводился
708 | 15 |  |  | 1 | 1 |  | 1 |  |  |  | 1 |  | 1 | 30 | 1
711 | 43 | 1 |  | 1 | [6 empty] | 1 | 1 |  | 30 | не проводился | не проводился | не проводился
716 | 44 |  |  | 1 |  | 1 | 1 | 1 |  | 1 | 1 | 1 | 1 | 30 | не проводился | не проводился | не проводился

## В-2 (111)
Результаты 18 конкурс сварщиков
НОМИНАЦИЯ В-2 (111) - ММА (111) (Арматура)
Номер регистрации | Количество штрафных баллов по визуальному контролю | Количество выявленных дефектов при визуально-измерительном контроле | Количество выявленных дефектов при визуально-измерительном контроле | Количество выявленных дефектов при визуально-измерительном контроле | Количество выявленных дефектов при визуально-измерительном контроле | Количество выявленных дефектов при визуально-измерительном контроле | Количество выявленных дефектов при визуально-измерительном контроле | Количество выявленных дефектов при визуально-измерительном контроле | Количество выявленных дефектов при визуально-измерительном контроле | Количество выявленных дефектов при визуально-измерительном контроле | Количество выявленных дефектов при визуально-измерительном контроле | Количество выявленных дефектов при визуально-измерительном контроле | Количество выявленных дефектов при визуально-измерительном контроле | количество штрафных баллов по механическим испытаниям | Механические испытания | Механические испытания | Механические испытания | Механические испытания | Механические испытания
Номер регистрации | Количество штрафных баллов по визуальному контролю | непровары и несплавления | смещение кромок | подрез | утяжина | превышение проплава | превышение значения ширины шва | превышение значения выпуклости шва | превышение значения чешуйчатости шва | неплавный переход от шва к основному металлу | поры, шлаки | геометрия шва | другие замечания | количество штрафных баллов по механическим испытаниям | разрушение по сварному шву с разрушающей нагрузкой меньше предела прочности арматуры | разрушение по сварному шву с разрушающей нагрузкой равной пределу прочности арматуры | разрушение в зоне термического влияния с разрушающей нагрузкой меньшей предела прочности арматуры | разрушение в зоне термического влияния с разрушающей нагрузкой равной пределу прочности арматуры | разрушение по основному металлу с разрушающей нагрузкой равной или выше пределу прочности арматуры
401 | 30 |  |  | 1 |  |  | 1 |  |  |  | 1 |  | 1 | 30 | не проводился | не проводился | не проводился | не проводился | не проводился
402 | 5 | [12 empty] | 0 |  |  |  |  | 1
403 | 5 |  |  | 1 | [9 empty] | 0 |  |  |  |  | 1
404 | 30 |  |  | 1 |  |  | 1 |  |  | 1 | 1 |  |  | 30 | не проводился | не проводился | не проводился | не проводился | не проводился
405 | 8 | [5 empty] | 1 | [6 empty] | 0 |  |  |  |  | 1
406 | 30 |  |  | 1 |  |  | 1 |  |  | 1 | 1 | 1 | 1 | 30 | не проводился | не проводился | не проводился | не проводился | не проводился
407 | 30 |  |  | 1 | [5 empty] | 1 | 1 |  | 1 | 10 |  |  |  | 1

## В-2 (111) ЛМС
Результаты 18 конкурс сварщиков
НОМИНАЦИЯ В-2 (111) ЛМС - ММА (111) (Арматура)
Номер регистрации | Количество штрафных баллов по визуальному контролю | Количество выявленных дефектов при визуально-измерительном контроле | Количество выявленных дефектов при визуально-измерительном контроле | Количество выявленных дефектов при визуально-измерительном контроле | Количество выявленных дефектов при визуально-измерительном контроле | Количество выявленных дефектов при визуально-измерительном контроле | Количество выявленных дефектов при визуально-измерительном контроле | Количество выявленных дефектов при визуально-измерительном контроле | Количество выявленных дефектов при визуально-измерительном контроле | Количество выявленных дефектов при визуально-измерительном контроле | Количество выявленных дефектов при визуально-измерительном контроле | Количество выявленных дефектов при визуально-измерительном контроле | Количество выявленных дефектов при визуально-измерительном контроле | количество штрафных баллов по механическим испытаниям | Механические испытания | Механические испытания | Механические испытания | Механические испытания | Механические испытания
Номер регистрации | Количество штрафных баллов по визуальному контролю | непровары и несплавления | смещение кромок | подрез | утяжина | превышение проплава | превышение значения ширины шва | превышение значения выпуклости шва | превышение значения чешуйчатости шва | неплавный переход от шва к основному металлу | поры, шлаки | геометрия шва | другие замечания | количество штрафных баллов по механическим испытаниям | разрушение по сварному шву с разрушающей нагрузкой меньше предела прочности арматуры | разрушение по сварному шву с разрушающей нагрузкой равной пределу прочности арматуры | разрушение в зоне термического влияния с разрушающей нагрузкой меньшей предела прочности арматуры | разрушение в зоне термического влияния с разрушающей нагрузкой равной пределу прочности арматуры | разрушение по основному металлу с разрушающей нагрузкой равной или выше пределу прочности арматуры
801 | 16 |  |  | 1 | [6 empty] | 1 |  |  | 10 |  |  |  | 1
803 | 30 |  |  | 1 |  |  | 1 |  |  | 1 | 1 | 1 | 1 | 30 | не проводился | не проводился | не проводился | не проводился | не проводился
804 | 30 |  |  | 1 |  |  | 1 | [6 empty] | 0 |  |  |  |  | 1
805 | 23 |  |  | 1 | [6 empty] | 1 |  | 1 | 20 |  | 1
807 | 30 | [9 empty] | 1 | 1 | 1 | 0 |  |  |  |  | 1
809 | 15 |  |  | 1 | [9 empty] | 0 |  |  |  |  | 1
810 | 30 |  |  | 1 |  |  | 1 |  |  | 1 | 1 | 1 | 1 | 0 |  |  |  |  | 1