## Общий протокол 18 конкурс сварщ
Анализ результатов 18 конкурс сварщиков
Номинация | Количество участников конкурса | Количество выявленных дефектов при визуально-измерительном контроле | [11 empty] | RT | Радиографический контроль |  |  | МИ | Механическиe испытания (для арматуры)
|  | непровары и несплавления | смещение кромок | подрез | утяжина | превышение проплава | превышение значения ширины шва | превышение значения выпуклости шва | превышение значения чешуйчатости шва | неплавный переход от шва к основному металлу | поры, шлаки | геометрия шва | другие замечания | количество участников, образцы которых отправили на RT (трубы и пластины) | поры, шлаки | непровар в корне шва, между валиками, по боковой стороне | вогнутость корня шва | количество участников, образцы которых отправили на МИ (арматура) | разрушение по сварному шву с разрушающей нагрузкой меньше предела прочности арматуры | разрушение по сварному шву с разрушающей нагрузкой равной пределу прочности арматуры | разрушение в зоне термического влияния с разрушающей нагрузкой меньшей предела прочности арматуры | разрушение в зоне термического влияния с разрушающей нагрузкой равной пределу прочности арматуры | разрушение по основному металлу с разрушающей нагрузкой равной или выше пределу прочности арматуры | количество недопустимых дефектов | количество недопустимых дефектов на сварной шов | количество недопустимых дефектов на 100мм сварного шва
А 135 | 86 | 79 | 72 | 64 | 19 | 31 | 25 | 43 | 24 | 35 | 0 | 41 | 60 | 9 | 5 | 4 | 5 | X | X | X | X | X | X | 493 | 5.732558 | 3.202546
В-2 (111) | 0 | 0 | 0 | 0 | 0 | 0 | 0 | 0 | 0 | 0 | 0 | 0 | 0 | X | X | X | X | 4 | 0 | 0 | 0 | 1 | 1 | 0
Б-141 | 20 | 6 | 1 | 11 | 3 | 3 | 17 | 10 | 4 | 5 | 0 | 10 | 14 | 0 | 0 | 0 | 0 | X | X | X | X | X | X | 84 | 4.2 | 2.346369
В-1 (111) | 19 | 11 | 1 | 15 | 7 | 5 | 12 | 9 | 4 | 6 | 0 | 12 | 15 | 1 | 0 | 0 | 1 | X | X | X | X | X | X | 97 | 5.105263 | 2.852102
Итого | 125 | 96 | 74 | 90 | 29 | 39 | 54 | 62 | 32 | 46 | 0 | 63 | 89 | 10 | 5 | 4 | 6 | 4 | 0 | 0 | 0 | 1 | 1

## А 135
Результаты 18 конкурс сварщиков
НОМИНАЦИЯ А 135 - MIG/MAG (Пластина)
Номер регистрации | Количество штрафных баллов по визуальному контролю | Количество выявленных дефектов при визуально-измерительном контроле | Количество выявленных дефектов при визуально-измерительном контроле | Количество выявленных дефектов при визуально-измерительном контроле | Количество выявленных дефектов при визуально-измерительном контроле | Количество выявленных дефектов при визуально-измерительном контроле | Количество выявленных дефектов при визуально-измерительном контроле | Количество выявленных дефектов при визуально-измерительном контроле | Количество выявленных дефектов при визуально-измерительном контроле | Количество выявленных дефектов при визуально-измерительном контроле | Количество выявленных дефектов при визуально-измерительном контроле | Количество выявленных дефектов при визуально-измерительном контроле | Количество выявленных дефектов при визуально-измерительном контроле | количество штрафных баллов по радиографическому контролю | Радиографический контроль | Радиографический контроль | Радиографический контроль
Номер регистрации | Количество штрафных баллов по визуальному контролю | непровары и несплавления | смещение кромок | подрез | утяжина | превышение проплава | превышение значения ширины шва | превышение значения выпуклости шва | превышение значения чешуйчатости шва | неплавный переход от шва к основному металлу | поры, шлаки | геометрия шва | другие замечания | количество штрафных баллов по радиографическому контролю | поры, шлаки | непровар в корне шва, между валиками, по боковой стороне | вогнутость корня шва
101 | 50 | 1 |  | 1 |  |  |  |  | 1 | 1 |  | 1 | 1 | 30 | не проводился | не проводился | не проводился
102 | 32 | 1 | 1 | 1 |  | 1 | 1 | [6 empty] | 30 | не проводился | не проводился | не проводился
103 | 25 | 1 |  | 1 |  |  |  | 1 |  |  |  | 1 |  | 30 | не проводился | не проводился | не проводился
104 | 50 | 1 | 1 | 1 |  | 1 |  | 1 | 1 |  |  | 1 | 1 | 30 | не проводился | не проводился | не проводился
105 | 50 | 1 | 1 |  |  | 1 |  | 1 |  | 1 |  | 1 | 1 | 30 | не проводился | не проводился | не проводился
107 | 35 |  | 1 | 1 |  | 1 | 1 | [5 empty] | 1 | 30 | не проводился | не проводился | не проводился
108 | 39 | 1 | 1 | 1 |  |  |  |  | 1 |  |  | 1 | 1 | 30 | не проводился | не проводился | не проводился
109 | 29 | 1 | 1 |  | 1 | 1 | [7 empty] | 30 | не проводился | не проводился | не проводился
110 | 37 | 1 | 1 | 1 |  | 1 |  |  | 1 |  |  |  | 1 | 30 | не проводился | не проводился | не проводился
111 | 47 | 1 | 1 | 1 |  | 1 | 1 | 1 | [5 empty] | 30 | не проводился | не проводился | не проводился
112 | 31 | 1 | 1 |  |  | 1 |  | 1 | [5 empty] | 30 | не проводился | не проводился | не проводился
113 | 32 | 1 |  |  |  | 1 | 1 | [5 empty] | 1 | 30 | не проводился | не проводился | не проводился
114 | 50 | 1 | 1 | 1 |  |  | 1 | 1 | 1 | 1 |  | 1 | 1 | 30 | не проводился | не проводился | не проводился
115 | 50 | не варил | не варил | не варил | не варил | не варил | не варил | не варил | не варил | не варил | не варил | не варил | не варил | 30 | не проводился | не проводился | не проводился
116 | 22 | 1 | 1 |  |  | 1 |  | 1 |  |  |  |  | 1 | 11 | 1 |  | 1
117 | 9 | [11 empty] | 1 | 30 | не проводился | не проводился | не проводился
118 | 34 | 1 | 1 | 1 |  |  | 1 | [5 empty] | 1 | 30 | не проводился | не проводился | не проводился
119 | 19 |  | 1 | 1 |  | 1 |  | 1 |  |  |  |  | 1 | 8 |  | 1
121 | 31 | 1 | 1 | 1 | [8 empty] | 1 | 30 | не проводился | не проводился | не проводился
122 | 35 | 1 | 1 |  | 1 |  | 1 | [6 empty] | 30 | не проводился | не проводился | не проводился
123 | 50 | 1 | 1 | 1 |  | 1 |  | 1 |  | 1 |  | 1 |  | 30 | не проводился | не проводился | не проводился
124 | 44 | 1 | 1 | 1 |  |  |  | 1 | 1 |  |  | 1 | 1 | 30 | не проводился | не проводился | не проводился
125 | 50 | 1 | 1 | 1 |  |  |  | 1 | 1 | 1 |  | 1 |  | 30 | не проводился | не проводился | не проводился
126 | 50 | 1 | 1 | 1 |  |  | 1 | 1 |  |  |  | 1 | 1 | 30 | не проводился | не проводился | не проводился
127 | 39 | 1 | 1 | 1 |  | 1 | [6 empty] | 1 | 30 | не проводился | не проводился | не проводился
128 | 33 | 1 | 1 | 1 | [7 empty] | 1 |  | 30 | не проводился | не проводился | не проводился
129 | 39 | 1 | 1 | 1 | [7 empty] | 1 | 1 | 30 | не проводился | не проводился | не проводился
130 | 50 | 1 | 1 | 1 |  | 1 | 1 | 1 |  | 1 |  | 1 | 1 | 30 | не проводился | не проводился | не проводился
131 | 27 | 1 | 1 | 1 |  |  | 1 | 1 | [5 empty] | 30 |  |  | 1
132 | 31 | 1 | 1 | 1 | [8 empty] | 1 | 30 | не проводился | не проводился | не проводился
133 | 22 | 1 | 1 |  | 1 | 1 |  | 1 |  |  |  |  | 1 | 20 | 1 | 1
134 | 50 | 1 | 1 | 1 |  |  |  |  | 1 | 1 |  | 1 | 1 | 30 | не проводился | не проводился | не проводился
136 | 31 | 1 | 1 | 1 | 1 | [8 empty] | 30 | не проводился | не проводился | не проводился
138 | 0 | [12 empty] | 3 | 1 |  | 1
139 | 46 | 1 | 1 |  |  |  |  | 1 |  | 1 |  |  | 1 | 30 | не проводился | не проводился | не проводился
140 | 45 | 1 |  | 1 | 1 |  |  | 1 |  |  |  |  | 1 | 30 | не проводился | не проводился | не проводился
141 | 26 | 1 |  |  |  | 1 | [6 empty] | 1 | 30 | не проводился | не проводился | не проводился
142 | 26 | 1 | 1 | 1 |  | 1 | [6 empty] | 1 | 30 | не проводился | не проводился | не проводился
143 | 39 | 1 | 1 | 1 |  | 1 |  | 1 |  |  |  |  | 1 | 30 | не проводился | не проводился | не проводился
144 | 28 | 1 |  | 1 | [8 empty] | 1 | 30 | не проводился | не проводился | не проводился
145 | 39 | 1 | 1 |  |  | 1 |  |  |  | 1 |  |  | 1 | 30 | не проводился | не проводился | не проводился
146 | 50 | 1 | 1 | 1 |  | 1 | [5 empty] | 1 | 1 | 30 | не проводился | не проводился | не проводился
147 | 41 | 1 | 1 | 1 | [5 empty] | 1 |  |  | 1 | 30 | не проводился | не проводился | не проводился
148 | 43 | 1 | 1 | 1 | 1 | 1 | 1 | [5 empty] | 1 | 30 | не проводился | не проводился | не проводился
149 | 27 | 1 |  |  | 1 |  |  | 1 |  |  |  |  | 1 | 30 | не проводился | не проводился | не проводился
501 | 50 | 1 | 1 | 1 | 1 | 1 |  | 1 | 1 | 1 |  | 1 | 1 | 30 | не проводился | не проводился | не проводился
502 | 50 | 1 | 1 | 1 | 1 |  | 1 | 1 | 1 | 1 |  |  |  | 30 | не проводился | не проводился | не проводился
503 | 36 | 1 | 1 | 1 | 1 | [6 empty] | 1 |  | 30 | не проводился | не проводился | не проводился
504 | 46 | 1 | 1 | 1 |  |  |  | 1 | 1 |  |  |  |  | 30 | не проводился | не проводился | не проводился
505 | 45 | 1 | 1 | 1 | 1 | 1 | [5 empty] | 1 |  | 30 | не проводился | не проводился | не проводился
506 | 50 | 1 | 1 | 1 | 1 |  |  |  |  | 1 |  |  | 1 | 30 | не проводился | не проводился | не проводился
507 | 46 | 1 | 1 |  |  |  |  | 1 |  | 1 |  | 1 | 1 | 30 | не проводился | не проводился | не проводился
508 | 35 |  |  | 1 |  | 1 | 1 |  | 1 | 1 |  | 1 | 1 | 15 | 1 | 1
509 | 50 | 1 | 1 |  |  | 1 | 1 | 1 |  | 1 |  | 1 | 1 | 30 | не проводился | не проводился | не проводился
510 | 50 | 1 | 1 | 1 |  |  | 1 | 1 |  | 1 |  | 1 | 1 | 30 | не проводился | не проводился | не проводился
511 | 34 | 1 | 1 | 1 | [8 empty] | 1 | 30 | не проводился | не проводился | не проводился
512 | 44 | 1 |  | 1 | [5 empty] | 1 |  |  | 1 | 30 | не проводился | не проводился | не проводился
513 | 39 | 1 | 1 | 1 | 1 |  | 1 | [6 empty] | 30 | не проводился | не проводился | не проводился
514 | 43 | 1 | 1 | 1 | [5 empty] | 1 |  | 1 |  | 30 | не проводился | не проводился | не проводился
515 | 17 |  | 1 | 1 |  |  | 1 | [5 empty] | 1 | 25 | 1 | 1
516 | 9 |  | 1 |  | 1 | [7 empty] | 1 | 26 |  |  | 1
517 | 21 | 1 | 1 | [6 empty] | 1 |  |  | 1 | 30 |  | 1
518 | 50 | 1 | 1 |  | 1 |  | 1 | 1 |  | 1 |  | 1 | 1 | 30 | не проводился | не проводился | не проводился
519 | 50 | 1 | 1 | 1 |  |  |  | 1 | 1 | 1 |  | 1 |  | 30 | не проводился | не проводился | не проводился
520 | 46 | 1 | 1 | 1 |  |  |  | 1 | 1 |  |  | 1 |  | 30 | не проводился | не проводился | не проводился
521 | 50 | 1 | 1 | 1 |  |  |  | 1 | 1 | 1 |  | 1 |  | 30 | не проводился | не проводился | не проводился
522 | 50 | 1 | 1 | 1 | 1 |  |  | 1 |  | 1 |  | 1 |  | 30 | не проводился | не проводился | не проводился
523 | 46 | 1 |  | 1 |  | 1 | 1 | [5 empty] | 1 | 30 | не проводился | не проводился | не проводился
524 | 50 | 1 | 1 | 1 |  |  | 1 | 1 |  | 1 |  | 1 | 1 | 30 | не проводился | не проводился | не проводился
525 | 46 | 1 |  | 1 |  | 1 |  | 1 |  |  |  | 1 | 1 | 30 | не проводился | не проводился | не проводился
526 | 50 | 1 | 1 | 1 | 1 | 1 | 1 |  | 1 | 1 |  | 1 | 1 | 30 | не проводился | не проводился | не проводился
527 | 50 | 1 | 1 | 1 |  |  |  | 1 | 1 | 1 |  |  | 1 | 30 | не проводился | не проводился | не проводился
528 | 50 | 1 | 1 |  |  |  |  | 1 | 1 | 1 |  | 1 |  | 30 | не проводился | не проводился | не проводился
529 | 50 | 1 | 1 | 1 |  | 1 |  | 1 | 1 | 1 |  | 1 | 1 | 30 | не проводился | не проводился | не проводился
530 | 50 | 1 | 1 | 1 |  |  | 1 | 1 | 1 | 1 |  | 1 | 1 | 30 | не проводился | не проводился | не проводился
531 | 50 | 1 | 1 | 1 |  |  | 1 |  | 1 |  |  | 1 | 1 | 30 | не проводился | не проводился | не проводился
532 | 45 | 1 | 1 | 1 | 1 |  |  | 1 | 1 |  |  |  | 1 | 30 | не проводился | не проводился | не проводился
533 | 43 | 1 | 1 | 1 |  |  |  | 1 |  | 1 |  |  |  | 30 | не проводился | не проводился | не проводился
534 | 50 | 1 | 1 | 1 |  |  | 1 | 1 |  | 1 |  | 1 | 1 | 30 | не проводился | не проводился | не проводился
535 | 42 | 1 | 1 | 1 |  | 1 |  | 1 |  |  |  |  | 1 | 30 | не проводился | не проводился | не проводился
536 | 38 | 1 | 1 | [6 empty] | 1 |  | 1 |  | 30 | не проводился | не проводился | не проводился
537 | 36 | 1 | 1 | 1 | [7 empty] | 1 | 1 | 30 | не проводился | не проводился | не проводился
538 | 47 | 1 | 1 | 1 | [5 empty] | 1 |  |  | 1 | 30 | не проводился | не проводился | не проводился
539 | 40 | 1 | 1 | 1 | 1 | [7 empty] | 1 | 30 | не проводился | не проводился | не проводился
540 | 38 | 1 | 1 | 1 |  |  |  | 1 |  |  |  | 1 |  | 30 | не проводился | не проводился | не проводился
541 | 50 | 1 | 1 |  |  | 1 | 1 | 1 | 1 | 1 |  | 1 | 1 | 30 | не проводился | не проводился | не проводился
542 | 39 | 1 | [5 empty] | 1 | 1 |  |  | 1 | 1 | 30 | не проводился | не проводился | не проводился

## В-2 (111)
Результаты 18 конкурс сварщиков
НОМИНАЦИЯ В-2 (111) - MMA (сварка арматуры) (Арматура)
Номер регистрации | Количество штрафных баллов по визуальному контролю | Количество выявленных дефектов при визуально-измерительном контроле | Количество выявленных дефектов при визуально-измерительном контроле | Количество выявленных дефектов при визуально-измерительном контроле | Количество выявленных дефектов при визуально-измерительном контроле | Количество выявленных дефектов при визуально-измерительном контроле | Количество выявленных дефектов при визуально-измерительном контроле | Количество выявленных дефектов при визуально-измерительном контроле | Количество выявленных дефектов при визуально-измерительном контроле | Количество выявленных дефектов при визуально-измерительном контроле | Количество выявленных дефектов при визуально-измерительном контроле | Количество выявленных дефектов при визуально-измерительном контроле | Количество выявленных дефектов при визуально-измерительном контроле | количество штрафных баллов по механическим испытаниям | Механические испытания | Механические испытания | Механические испытания | Механические испытания | Механические испытания
Номер регистрации | Количество штрафных баллов по визуальному контролю | непровары и несплавления | смещение кромок | подрез | утяжина | превышение проплава | превышение значения ширины шва | превышение значения выпуклости шва | превышение значения чешуйчатости шва | неплавный переход от шва к основному металлу | поры, шлаки | геометрия шва | другие замечания | количество штрафных баллов по механическим испытаниям | разрушение по сварному шву с разрушающей нагрузкой меньше предела прочности арматуры | разрушение по сварному шву с разрушающей нагрузкой равной пределу прочности арматуры | разрушение в зоне термического влияния с разрушающей нагрузкой меньшей предела прочности арматуры | разрушение в зоне термического влияния с разрушающей нагрузкой равной пределу прочности арматуры | разрушение по основному металлу с разрушающей нагрузкой равной или выше пределу прочности арматуры
401 | 50 |  |  | 1 |  |  | 1 | [5 empty] | 1 | 50 | не проводился | не проводился | не проводился | не проводился | не проводился
402 | 25 | [12 empty] | 20
403 | 25 |  |  | 1 | [9 empty] | 20 |  |  |  |  | 1
404 | 50 |  |  | 1 |  |  | 1 |  |  | 1 |  |  | 1 | 50 | не проводился | не проводился | не проводился | не проводился | не проводился
405 | 28 | [5 empty] | 1 | [6 empty] | 20
406 | 50 |  |  | 1 |  |  | 1 |  |  | 1 |  | 1 | 1 | 50 | не проводился | не проводился | не проводился | не проводился | не проводился
407 | 50 |  |  | 1 | [5 empty] | 1 |  |  | 1 | 30 |  |  |  | 1
801 | 50 | не варил | не варил | не варил | не варил | не варил | не варил | не варил | не варил | не варил | не варил | не варил | не варил | 50 | не проводился | не проводился | не проводился | не проводился | не проводился

## Б-141
Результаты 18 конкурс сварщиков
НОМИНАЦИЯ Б-141 - TIG (Труба)
Номер регистрации | Количество штрафных баллов по визуальному контролю | Количество выявленных дефектов при визуально-измерительном контроле | Количество выявленных дефектов при визуально-измерительном контроле | Количество выявленных дефектов при визуально-измерительном контроле | Количество выявленных дефектов при визуально-измерительном контроле | Количество выявленных дефектов при визуально-измерительном контроле | Количество выявленных дефектов при визуально-измерительном контроле | Количество выявленных дефектов при визуально-измерительном контроле | Количество выявленных дефектов при визуально-измерительном контроле | Количество выявленных дефектов при визуально-измерительном контроле | Количество выявленных дефектов при визуально-измерительном контроле | Количество выявленных дефектов при визуально-измерительном контроле | Количество выявленных дефектов при визуально-измерительном контроле | количество штрафных баллов по радиографическому контролю | Радиографический контроль | Радиографический контроль | Радиографический контроль
Номер регистрации | Количество штрафных баллов по визуальному контролю | непровары и несплавления | смещение кромок | подрез | утяжина | превышение проплава | превышение значения ширины шва | превышение значения выпуклости шва | превышение значения чешуйчатости шва | неплавный переход от шва к основному металлу | поры, шлаки | геометрия шва | другие замечания | количество штрафных баллов по радиографическому контролю | поры, шлаки | непровар в корне шва, между валиками, по боковой стороне | вогнутость корня шва
201 | 19 |  |  |  |  | 1 |  |  | 1 | 1 |  |  | 1 | 30 | не проводился | не проводился | не проводился
202 | 50 | не варил | не варил | не варил | не варил | не варил | не варил | не варил | не варил | не варил | не варил | не варил | не варил | 30 | не проводился | не проводился | не проводился
203 | 27 | [5 empty] | 1 | 1 |  | 1 |  |  | 1 | 30 | не проводился | не проводился | не проводился
204 | 6 |  |  |  | 1 |  | 1 | [6 empty] | 30 | не проводился | не проводился | не проводился
205 | 36 | 1 |  | 1 |  |  | 1 | 1 |  | 1 |  |  |  | 30 | не проводился | не проводился | не проводился
206 | 38 | 1 |  | 1 |  |  | 1 | 1 |  |  |  |  | 1 | 30 | не проводился | не проводился | не проводился
207 | 9 | [5 empty] | 1 | [5 empty] | 1 | 30 | не проводился | не проводился | не проводился
208 | 49 | 1 |  | 1 |  | 1 | 1 |  | 1 |  |  |  | 1 | 30 | не проводился | не проводился | не проводился
209 | 3 | [11 empty] | 1 | 30 | не проводился | не проводился | не проводился
210 | 42 | 1 |  | 1 |  |  | 1 | 1 |  |  |  | 1 | 1 | 30 | не проводился | не проводился | не проводился
601 | 25 | [5 empty] | 1 | 1 |  |  |  | 1 | 1 | 30 | не проводился | не проводился | не проводился
602 | 25 |  |  | 1 |  | 1 | 1 | 1 |  |  |  | 1 |  | 30 | не проводился | не проводился | не проводился
603 | 3 | [5 empty] | 1 | [6 empty] | 30 | не проводился | не проводился | не проводился
604 | 32 |  |  | 1 |  |  |  | 1 |  | 1 |  | 1 | 1 | 30 | не проводился | не проводился | не проводился
605 | 25 |  |  | 1 | 1 |  | 1 |  | 1 |  |  | 1 |  | 30 | не проводился | не проводился | не проводился
606 | 37 | 1 |  |  |  |  | 1 | 1 | 1 | 1 |  | 1 |  | 30 | не проводился | не проводился | не проводился
607 | 25 |  |  |  | 1 |  | 1 | 1 |  |  |  | 1 | 1 | 30 | не проводился | не проводился | не проводился
608 | 25 |  |  | 1 |  |  | 1 |  |  |  |  | 1 | 1 | 30 | не проводился | не проводился | не проводился
609 | 30 |  | 1 | 1 |  |  | 1 |  |  |  |  | 1 | 1 | 30 | не проводился | не проводился | не проводился
610 | 49 | 1 |  | 1 |  |  | 1 | 1 |  |  |  |  | 1 | 30 | не проводился | не проводился | не проводился
611 | 14 |  |  | 1 |  |  | 1 |  |  |  |  | 1 | 1 | 30 | не проводился | не проводился | не проводился

## В-1 (111)
Результаты 18 конкурс сварщиков
НОМИНАЦИЯ В-1 (111) - MMA (сварка труб) (Труба)
Номер регистрации | Количество штрафных баллов по визуальному контролю | Количество выявленных дефектов при визуально-измерительном контроле | Количество выявленных дефектов при визуально-измерительном контроле | Количество выявленных дефектов при визуально-измерительном контроле | Количество выявленных дефектов при визуально-измерительном контроле | Количество выявленных дефектов при визуально-измерительном контроле | Количество выявленных дефектов при визуально-измерительном контроле | Количество выявленных дефектов при визуально-измерительном контроле | Количество выявленных дефектов при визуально-измерительном контроле | Количество выявленных дефектов при визуально-измерительном контроле | Количество выявленных дефектов при визуально-измерительном контроле | Количество выявленных дефектов при визуально-измерительном контроле | Количество выявленных дефектов при визуально-измерительном контроле | количество штрафных баллов по радиографическому контролю | Радиографический контроль | Радиографический контроль | Радиографический контроль
Номер регистрации | Количество штрафных баллов по визуальному контролю | непровары и несплавления | смещение кромок | подрез | утяжина | превышение проплава | превышение значения ширины шва | превышение значения выпуклости шва | превышение значения чешуйчатости шва | неплавный переход от шва к основному металлу | поры, шлаки | геометрия шва | другие замечания | количество штрафных баллов по радиографическому контролю | поры, шлаки | непровар в корне шва, между валиками, по боковой стороне | вогнутость корня шва
307 | 43 |  | 1 | 1 |  | 1 | 1 |  |  |  |  | 1 | 1 | 11 |  | 1
359 | 10 | [8 empty] | 1 |  |  |  | 30 | не проводился | не проводился | не проводился
360 | 3 | [11 empty] | 1 | 30 | не проводился | не проводился | не проводился
701 | 50 | 1 |  |  | 1 |  | 1 |  |  |  |  | 1 | 1 | 30 | не проводился | не проводился | не проводился
702 | 50 | 1 |  | 1 |  |  | 1 | 1 |  | 1 |  | 1 |  | 30 | не проводился | не проводился | не проводился
703 | 13 | 1 |  |  |  |  | 1 | 1 | [5 empty] | 30 | не проводился | не проводился | не проводился
704 | 45 |  |  | 1 |  | 1 | [5 empty] | 1 | 1 | 30 | не проводился | не проводился | не проводился
705 | 33 | 1 |  | 1 |  |  | 1 | 1 |  |  |  |  | 1 | 30 | не проводился | не проводился | не проводился
706 | 33 | 1 |  | 1 |  |  | 1 | 1 |  |  |  |  | 1 | 30 | не проводился | не проводился | не проводился
707 | 30 | 1 |  | 1 | [7 empty] | 1 | 1 | 30 | не проводился | не проводился | не проводился
708 | 15 |  |  | 1 | 1 |  | 1 | [5 empty] | 1 | 30 | не проводился | не проводился | не проводился
709 | 46 | 1 |  | 1 |  |  | 1 | 1 |  |  |  |  | 1 | 30 | не проводился | не проводился | не проводился
710 | 50 | 1 |  | 1 | 1 |  |  |  | 1 |  |  | 1 | 1 | 30 | не проводился | не проводился | не проводился
711 | 43 | 1 |  | 1 | [7 empty] | 1 | 1 | 30 | не проводился | не проводился | не проводился
712 | 50 | 1 |  | 1 | 1 |  | 1 | 1 | 1 | 1 |  | 1 |  | 30 | не проводился | не проводился | не проводился
713 | 50 | 1 |  | 1 | 1 |  |  |  | 1 |  |  | 1 | 1 | 30 | не проводился | не проводился | не проводился
714 | 50 |  |  | 1 | 1 | 1 | 1 | 1 |  | 1 |  | 1 | 1 | 30 | не проводился | не проводился | не проводился
715 | 50 |  |  | 1 | 1 | 1 | 1 | 1 | 1 | 1 |  | 1 | 1 | 30 | не проводился | не проводился | не проводился
716 | 44 |  |  | 1 |  | 1 | 1 | 1 |  | 1 |  | 1 | 1 | 30 | не проводился | не проводился | не проводился